## Settings
Nice Vase Mode Print | Thicker
Print Settings |  | Filament Settings
Layer Height | 0.3 | Flow Rate | 0.45
Line Width (ALL) | 0.8 | Temp | 260
Speed (All) | 20
Spiral Vase | O

## Printout Evaluation
Preset Weight | Printout Weight
2.7 | 5.1
Why!!
| 1 | 기입된 밀도가 이상하다 | (문제 없음)
| 2 | 너무 높은 Flow Rate로 더 넓어진다 | Flow Rate 감소
| 3 | 노즐 속도가 너무 빨라 팽창하지 못한다 | 노즐 속도 감소, Flow Rate 감소
| 4 | 온도가 너무 낮다
경량화 방법
| 1 | Layer Width 감소
| 2 | Flow Rate 감소