## Settings
Nice Vase Mode Print | Thicker
Print Settings |  | Filament Settings
Layer Height | 0.4 | Flow Rate | 0.45
Line Width (ALL) | 0.8 | Temp | 260
Speed (All) | 20
Spiral Vase | O

## Printout Evaluation
망함
거품 형태로 뽀글거리게 나오고 층간 결합이 안됨
0.4mm 노즐로 0.4 Layer Height 하니까 전혀 안눌려서 그런듯